## 1. 3.2 электроды 53.70
АКТ №1
Входного контроля и проверки сварочно-технологических свойств
покрытых электродов
31.01.2020 г.
Комиссия по проверке сварочно-технологических свойств и проведения входного контроля:
Руководитель подразделения
Специалист по сварке |  |  |  | 0
Представитель лаборатории неразрушающего контроля | [7 empty] | Карпуков В.В.
Электрогазосварщик 6 разряда/уровня, аттестованный на уровень I по РД 03-495-02 | [10 empty] | Кулежнов А.В.
№ п/п |  | Параметр |  |  |  |  | Оценка
1 |  | 2 |  |  |  |  | 3
1 |  | Изготовитель |  |  |  |  | ООО «Судиславский завод сварочных материалов»
2 |  | Марка, диаметр, длина |  |  |  |  | СЗСМ-01К 2,5 мм. L=350 мм.
3 |  | Номер партии |  |  |  |  | 1465
4 |  | Свариваемое изделие |  |  |  |  | Труба + труба
5 |  | Свариваемые слои |  |  |  |  | Корневой
6 |  | Качество покрытия |  |  |  |  | Однородное, соответствует ГОСТ 9466
7 |  | Прочность покрытия |  |  |  |  | удовлетворительное
8 |  | Качество стержня |  |  |  |  | Без ржавчины
9 |  | Сварочный ток при сварке шва, А | Положение при сварке |  |  |  | Свариваемые слои шва
[7 empty] | корневой |  | заполняющий |  | облицовочный
|  |  | В нижнем положении |  |  |  | От 80 до 90 |  | От 80 до 90 |  | От 80 до 90
|  |  | В вертикальном положении |  |  |  | От 70 до 90 |  | От 70 до 90 |  | От 70 до 90
|  |  | В потолочном положении |  |  |  | От 70 до 80 |  | От 70 до 80 |  | От 70 до 80
10 |  | Возбуждение дуги | Первичное |  |  |  | Стабильное, дуга горит устойчиво
|  |  | Повторное горячее |  |  |  | Стабильное, дуга горит устойчиво
|  |  | Повторное холодное |  |  |  | Стабильное, дуга горит устойчиво
11 |  | Стабильность горения дуги | Первичное |  |  |  | Стабильное, дуга горит устойчиво
|  |  | Повторное горячее |  |  |  | Стабильное, дуга горит устойчиво
|  |  | Повторное холодное |  |  |  | Стабильное, дуга горит устойчиво
12 |  | Размер козырька, диаметров электрода, не более |  |  |  |  | Отсутствует
13 |  | Склонность к залипанию электрода при сварке короткой дугой |  |  |  |  | Не обнаружена
14 |  | Формирование равномерного мелкочешуйчатого валика с плавным переходом к основному металлу и превышением гребня над впадиной, мм, не более |  |  |  |  | Не просматривается
15 |  | Отделимость шлаковой корки |  |  |  |  | Легкая
16 |  | Качество шва по результатам ВИК |  |  |  |  | Годен
17 |  | Качество шва по результатам рентгенографического контроля |  |  |  |  | Годен
18 |  | Дополнительные сведения |  |  |  |  | -
Вывод комиссии
Испытанный сварочный материал марки СЗСМ-01К, Э50А партия №1465
производства ООО «СЗСМ» по сварочно-технологическим свойствам годен для
сварки корневого, заполняющих и облицовочных слоев шва стыков труб на объектах ОСТ.
корневого, заполняющих, облицовочный
Настоящий акт составлен для применения внутри ПАО «Транснефть», данные акта не
могут быть использованы другими организациями.
Руководитель подразделения | [9 empty] | 0
[6 empty] | подпись |  |  |  |  | Ф.И.О.
Специалист по сварке | [9 empty] | 0
[6 empty] | подпись |  |  |  |  | Ф.И.О.
Представитель лаборатории
неразрушающего контроля | [9 empty] | Карпуков В.В.
[6 empty] | подпись |  |  |  |  | Ф.И.О.
Электрогазосварщик | [9 empty] | Кулежнов А.В.
[6 empty] | подпись |  |  |  |  | Ф.И.О.

## 2. 4.0 электроды 53.70
АКТ №2
Входного контроля и проверки сварочно-технологических свойств
покрытых электродов
31.01.2020 г.
Комиссия по проверке сварочно-технологических свойств и проведения входного контроля:
Руководитель подразделения |  |  |  |  | 0
Специалист по сварке |  |  |  |  | 0
Представитель лаборатории неразрушающего контроля | [8 empty] | Карпуков В.В.
Электрогазосварщик 6 разряда/уровня, аттестованный на уровень I по РД 03-495-02 | [11 empty] | Кулежнов А.В.
№ п/п |  |  | Параметр |  |  |  |  | Оценка
1 |  |  | 2 |  |  |  |  | 3
1 |  |  | Изготовитель |  |  |  |  | СЗСМ-01К 3,0 мм. L=350 мм.
2 |  |  | Марка, диаметр, длина |  |  |  |  | Nittetsu-16W 3,2 мм 400 мм
3 |  |  | Номер партии |  |  |  |  | 1500
4 |  |  | Свариваемое изделие |  |  |  |  | Труба + труба
5 |  |  | Свариваемые слои |  |  |  |  | Корневой
6 |  |  | Качество покрытия |  |  |  |  | Однородное, соответствует ГОСТ 9466
7 |  |  | Прочность покрытия |  |  |  |  | удовлетворительное
8 |  |  | Качество стержня |  |  |  |  | Без ржавчины
9 |  |  | Сварочный ток при сварке шва, А | Положение при сварке |  |  |  | Свариваемые слои шва
[8 empty] | корневой |  | заполняющий |  | облицовочный
|  |  |  | В нижнем положении |  |  |  | От 90 до 120 |  | От 90 до 120 |  | От 90 до 120
|  |  |  | В вертикальном положении |  |  |  | От 90 до 110 |  | От 90 до 110 |  | От 90 до 110
|  |  |  | В потолочном положении |  |  |  | От 80 до 110 |  | От 80 до 110 |  | От 80 до 110
10 |  |  | Возбуждение дуги | Первичное |  |  |  | Стабильное, дуга горит устойчиво
|  |  |  | Повторное горячее |  |  |  | Стабильное, дуга горит устойчиво
|  |  |  | Повторное холодное |  |  |  | Стабильное, дуга горит устойчиво
11 |  |  | Стабильность горения дуги | Первичное |  |  |  | Стабильное, дуга горит устойчиво
|  |  |  | Повторное горячее |  |  |  | Стабильное, дуга горит устойчиво
|  |  |  | Повторное холодное |  |  |  | Стабильное, дуга горит устойчиво
12 |  |  | Размер козырька, диаметров электрода, не более |  |  |  |  | Отсутствует
13 |  |  | Склонность к залипанию электрода при сварке короткой дугой |  |  |  |  | Не обнаружена
14 |  |  | Формирование равномерного мелкочешуйчатого валика с плавным переходом к основному металлу и превышением гребня над впадиной, мм, не более |  |  |  |  | Не просматривается
15 |  |  | Отделимость шлаковой корки |  |  |  |  | Легкая
16 |  |  | Качество шва по результатам ВИК |  |  |  |  | Годен
17 |  |  | Качество шва по результатам рентгенографического контроля |  |  |  |  | Годен
18 |  |  | Дополнительные сведения |  |  |  |  | -
Вывод комиссии
Испытанный сварочный материал марки СЗСМ-01К, Э50А партия №1500
производства ООО "СЗСМ" по сварочно-технологическим свойствам годен для сварки
корневого, заполняющего, облицовочного слоев шва стыков труб на объектах ОСТ.
корневого, заполняющих, облицовочный
Настоящий акт составлен для применения внутри ПАО «Транснефть», данные акта не
могут быть использованы другими организациями.
Руководитель подразделения | [10 empty] | 0
[7 empty] | подпись |  |  |  |  | Ф.И.О.
Специалист по сварке | [10 empty] | 0
[7 empty] | подпись |  |  |  |  | Ф.И.О.
Представитель лаборатории
неразрушающего контроля | [10 empty] | Карпуков В.В.
[7 empty] | подпись |  |  |  |  | Ф.И.О.
Электрогазосварщик | [10 empty] | Кулежнов А.В.
[7 empty] | подпись |  |  |  |  | Ф.И.О.

## Empty
наименование строительной организации
наименование объекта
АКТ №
о результатах входного контроля МТР и оборудования
( вид изделий : трубы ,детали, синтетические силовые пояса для балластирующих устройств,…)
от
Составлен представителями:
строительной организации
(должность, организация, фамилия, инициалы)
службы контроля качества
(должность, организация, фамилия, инициалы)
заказчика
(должность, организация, фамилия, инициалы)
строительного контроля
(должность, организация, фамилия, инициалы)
в том, что произведен |  |  |  |  | сплошной | [9 empty] | осмотр МТР и оборудования
( сплошной, выборочный, с выборкой )
0
(наименование изделий)
предназначенных проектом: Проект производства работ по устранению дефектов методом выборочного ремонта на основе результатов внутритрубной диагностики на ЛЧ МН (МНПП) Рязанского РНУ (2021 г.)
(номер проекта, чертежа, дата)
для строительства на участке трубопровода
(привязка, км/ПК)
1.Осмотром геометрических размеров и маркировки МТР и оборудования
0
(труб, деталей, силовых поясов и т.д.)
и сопроводительной документацией
(сертификатами, паспортами)
установлено, что данные МТР и оборудование по своим техническим параметрам
(контролируемые параметры)
номеру технических условий
(номер технических условий)
техническим характеристикам | [6 empty] | по данным сопроводительной документации
(по данным сопроводительной документации, результатам испытаний)
указанному на изделии, соответствуют проектной документации.
(соответствуют, не соответствуют)
2. Сопроводительная документация | [7 empty] | 0
(паспорта, сертификаты)
имеется в полном комплекте
3. МТР и оборудование находится в Перечне основных видов продукции ПАО «Транснефть»
4. Техническая документация на МТР и оборудование | [11 empty] | -
(номер учетной записи в реестре ОВП)
5. Дополнительно отмечено следующее
(заполняется при необходимости)
Представитель строительной организации | [20 empty] | 0
[11 empty] | (фамилия, инициалы) | [7 empty] | (подпись) |  |  | (дата)
Представитель службы контроля качества | [20 empty] | 0
[11 empty] | (фамилия, инициалы) | [7 empty] | (подпись) |  |  | (дата)
Представитель заказчика | [20 empty] | 0
[11 empty] | (фамилия, инициалы) | [7 empty] | (подпись) |  |  | (дата)
Представитель строительного контроля | [20 empty] | 0
[11 empty] | (фамилия, инициалы) | [7 empty] | (подпись) |  |  | (дата)
Министерство |  |  | АО "Транснефть-Верхняя Волга" | [19 empty] | Форма № 3.3
Объединение, трест |  |  |  | Рязанское РНУ | [12 empty] | Основание: | ВСН 012-88 (ЧастьII)
СМУ, СУ, ПМК, КТП | [13 empty] | Строительство:
Участок:
Объект:
[17 empty] | Объект: | МН"Рязань-Москва"Ду500 179км,
врезка задвижки Ду500.врезка задвижки Ду500. Техперевооружение (1 этап)»
[11 empty] | АКТ № | [8 empty] | от
о результатах проверки изделий на соответствие техдокументации
( вид изделий : трубы ,детали, синтетические силовые пояса для балластирующих устройств,…)
Составлен представителями:
строительной организации
(должность, организация, фамилия, инициалы)
службы контроля качества
(должность, организация, фамилия, инициалы)
заказчика
(должность, организация, фамилия, инициалы)
технического надзора | [6 empty] | инженер СК | [10 empty] | ООО "Свис Инжиниринг Груп" |  | Пыров Е.Е.
(должность, организация, фамилия, инициалы)
строительного контроля
(должность, организация, фамилия, инициалы)
в том, что проведен |  |  |  |  | сплошной | [9 empty] | осмотр
( сплошной, выборочный, с выборкой )
0
(наименование изделий)
предназначенных проектом Проект производства работ по устранению дефектов методом выборочного ремонта на основе результатов внутритрубной диагностики на ЛЧ МН (МНПП) Рязанского РНУ (2020 г.)
(номер проекта, чертежа, дата)
для строительства на участке трубопровода | [8 empty] | 0
(привязка, км/ПК)
1.Осмотром геометрических размеров и маркировки
0
(труб, деталей, силовых поясов и т.д.)
совместно с проектом и сопроводительной документацией
(сертификатами, паспортами)
на изделия установлено, что | [5 empty] | 0
(трубы, детали, силовые пояса и т.д.)
по своим геометрическим размерам
(для труб указать диаметр, толщину стенки, им, для отводов - угол изгиба, град и т.д.)
и номеру технических условий, указанному на изделии, | [12 empty] | соответствуют
(соответствуют, не соответствуют)
проектной документации.
|  | 2. Сопроводительная документация | [7 empty] | 0
(паспорта, сертификаты)
имеется в полном комплекте.
|  | 3. Характеристики механических свойств | [10 empty] | по данным сопроводительной документации
(по данным сопроводительной документации, при необходимости - результатам испытаний)
соответствуют требованиям проекта Проект производства работ по устранению дефектов методом выборочного ремонта на основе результатов внутритрубной диагностики на ЛЧ МН (МНПП) Рязанского РНУ (2020 г.)
и технических условий
Представитель строительной организации | [20 empty] | 0
[11 empty] | (фамилия, инициалы) | [7 empty] | (подпись) |  |  | (дата)
Представитель службы контроля качества | [20 empty] | 0
[11 empty] | (фамилия, инициалы) | [7 empty] | (подпись) |  |  | (дата)
Представитель заказчика | [20 empty] | 0
[11 empty] | (фамилия, инициалы) | [7 empty] | (подпись) |  |  | (дата)
Представитель строительного контроля | [20 empty] | 0
[11 empty] | (фамилия, инициалы) | [7 empty] | (подпись) |  |  | (дата)